## Sheet1
产品参数
序号 | 产品名称 | 结构及组成/主要组成成分 | 适用范围/预期用途
1 | 超声骨刀机工作尖 | 采用不锈钢材料制成。 | 配合超声骨刀机使用，辅助实现超声骨刀机功能，适用于口腔科的切骨术和骨整形术。
2 | 根管充填及修复材料 | 产品主要由氧化锆、硅酸钙、磷酸钙、填料和增稠剂等组成。 产品具体成分及含量见注册产品标准。产品为预混合、可注射水凝固汀糊剂或膏剂材料、在有水环境下凝固和硬化。 | 用于根管的密封和永久充填及根管永久性充填修复和手术治疗，具体适用范围：根尖外科倒充填、根管侧穿的修补、根吸收的修补、根尖诱导形成术和盖髓术。
3 | 咬合纸 | 表面涂有染料的纸，在牙齿咬合时置于患者上下牙齿之间。 | 用于记录或检查牙齿咬合关系。
4 | 临时冠桥树脂 | 双组份糊状，树脂类材料。组成成分：催化剂：双甲基丙烯酸缩水甘油酯，Ba-Al-硅酸盐，二氧化硅，过氧化苯甲酰/BHT。基础剂：双甲基丙烯酸缩水甘油酯，Ba-Al-硅酸盐，二氧化硅，胺，萜烯/BHT，氧化铁色素。 | 用于制作临时牙冠、牙桥。
5 | 加成硅橡胶牙合记录材料 | 由基质和催化剂组成,按体积1:1分装,混合后生成聚乙烯基硅氧烷。基质的化学成分包括:乙烯基封端的二甲基(硅氧烷与聚硅氧烷),二氧化硅,二甲基甲基氢(硅氧烷与聚硅氧烷)和食用色素;催化剂的化学成分包括:乙烯基封端的二甲基(硅氧烷与聚硅氧烷),二氧化硅和铂-二乙烯四甲基二硅氧烷 | 适用于牙科牙合记录
6 | 吸唾管 | 通常采用不锈钢或聚氯乙烯制成。通常与牙科综合治疗台的抽吸装置一起使用。（非无菌提供）。 | 用于牙科治疗时吸取患者口腔内的血水、唾液及其他异物。
7 | 牙科橡胶抛光头 | 产品为机动类，由金属柄和工作端组成，金属柄与牙科手机连接，其工作端为子弹状、倒锥状、杯状。非无菌提供。不含研磨抛光材料。 | 用于修复体的抛光、打磨及多余部分的去除，或种植体的清扫，也用于对牙齿表面的除垢、抛光。不包括仅用于口腔科技工室的器具。
8 | 超声根管荡洗器 | 由主机、手柄、工作尖、充电底座和电源适配器等组成。 | 适用于牙齿根管的荡洗。
9 | 根管锉 | 采用不锈钢、镍钛合金等金属材料制成的手持器械。工作端有刻纹或螺旋刃口，起切削、平整的作用。无源产品。非无菌提供。 | 用于牙科治疗中对牙骨、根管进行切削、平整、清洁、塑形。
10 | 临时冠枪
11 | 碳化钨牙钻 | 该产品工作部分材料为：碳化钨；柄部材料：淬火不锈钢。性能：径向圆跳动值：不大于0.05mm，颈部强度：试验后永久变形量应不大于0.05mm。 该产品为非灭菌产品，使用前需进行灭菌处理。 | 供口腔科钻削牙齿用。
12 | 根管润滑剂 | 由乙二胺四乙酸 、过氧化脲 、丙二醇、聚乙二醇、甘油和1-十六醇组成。 | 产品用于根管预备。
13 | 牙用测力计 | 在口腔科治疗和诊断过程中，对力度参数进行测定的器械。非无菌提供。 | 用于手动测量口腔中力度参数。
14 | 齿科橡皮障 | 弹性薄片状器械，使用前根据需要在中间打孔，在牙科手术时将牙齿和口腔中液体隔离。 | 用于牙科治疗时隔离牙齿。
15 | 橡皮障工具套装 | 橡皮障为弹性薄片状器械，配套器械通常有橡皮障支架、橡皮障夹、橡皮障夹钳、橡皮障打孔器、牙科橡皮障楔线。非无菌提供。 | 橡皮障用于牙科治疗时隔离牙齿，配套器械用于配合、辅助橡皮障的施用。
16 | 橡皮障 | 弹性薄片状器械，使用前根据需要在中间打孔，在牙科手术时将牙齿和口腔中液体隔离。 | 用于牙科治疗时隔离牙齿。
17 | 机用根管锉 | 产品由操作部分、指示片和柄组成，其中操作部分采用镍钛合金制成，指示片采用硅橡胶制成，柄采用不锈钢制成。 | 产品配合牙科手机使用，用于牙科治疗中对牙骨、根管进行切削、平整、清洁、塑形。
18 | 乳牙预成冠套装 | 该产品由合成橡胶共聚物（2-丙烯酸甲酯与1,3-丁二烯和2-丙烯腈的聚合物）组成；产品内外表面光滑无痕。 | 该产品为牙科辅助充填材料成型的工具，主要用于帮助乳前牙修复充填材料成型。
19 | 乳牙预成冠 | 该产品由合成橡胶共聚物（2-丙烯酸甲酯与1,3-丁二烯和2-丙烯腈的聚合物）组成；产品内外表面光滑无痕。 | 该产品为牙科辅助充填材料成型的工具，主要用于帮助乳前牙修复充填材料成型。
20 | 粘合剂 | 该产品主要由甲基丙烯酸羟乙酯和双酚A（2-羟丙氧基）二甲基丙烯酸脂组成，附属品为遮光板、混合调剂板和毛刷。 | 该产品用于含有牙本质的窝洞、缺损、人造齿冠装置的粘合，用于齿科用陶瓷制成的齿科修复物或装置的粘合，用于金属修复物或装置的粘合。
21 | 光固化模型材料 | 产品主要由甲基丙烯酸甲酯、颜料组成。 | 适用于制作全口义齿个别托盘、种植个别托盘、技工暂基托，有效提升义齿修复质量。
22 | 光固化模型设备 | 电源：220V-240V,50Hz 功率：18W 净重：760g | 产品用于固化模型材料。
23 | 义齿重衬材料義歯床用短期弾性裏装材 | 该产品由粉剂、液剂、涂层材料组成。粉剂主要由甲基丙烯酸乙酯聚合体粉末，甲基丙烯酸乙酯·甲基丙烯酸异丁酯共聚物粉末和甲基丙烯酸乙酯·甲基丙烯酸甲酯共聚物粉末组成；液体主要由癸二酸二丁酯，三羟甲基丙烷三甲基丙烯酸酯，2-甲基-2-丙烯酸-2-丁氧基乙酯和乙醇组成；涂层材料由乙酸乙酯和50%甲基丙烯酸甲酯·50%苯乙烯共聚物粉末组成。 | 该产品是用于临时内衬（≤30天）、调整粘膜以及制作功能印模的材料，其涂层材料用于修补义齿基托时促进义齿基托和树脂的粘结。
24 | 光固化复合树脂 | 该产品为牙科光固化复合树脂，含表面处理合成钡玻璃粉、表面处理轻质无水硅酸酐，Bis-GMA，甲基丙烯酸酯类物质以及微量颜料。 | 该产品用于口腔内牙齿窝洞、缺损的成形修复（不适用于根管内）或人工修复体的修补，如：前牙及后牙充填修复；牙冠修复体的修补。
25 | 胶原蛋白海绵 | 本品由牛腓肠肌肌腱制成，有效成分为Ⅰ型胶原蛋白。产品外观呈白色海绵状，植入体内可完全吸收。产品经射线灭菌，一次性使用。 | 该产品适用于人体局部止血、愈创及填充。
26 | 硅橡胶印模材料 | 该产品是经过加成反应的硅橡胶印模材。组成成分为乙烯基聚硅氧烷、甲基氢硅氧烷、有机铂复合物、硅石和食用染料（颜料红、颜料蓝和颜料黄），具体详见附件。 | 该产品可用于口腔软/硬组织的精细印模；制取间接修复体（冠、牙桥、嵌体、高嵌体和贴面）终印模；制取口腔种植印模；根据“蜡型”翻制工作导板或制取诊断、研究模型；制取无牙颌印模；为临时修复体制取工作阴模。
27 | 脱敏剂 | 本品为人造树脂制含氟洞漆，只限于牙齿表面使用。主要成份： 6.00%氟化钠、6.0%氟化钙、乙酸乙酯、低氮消化纤维素、二氧化硅、丁香油。 | 治疗牙颈部和人造冠边缘的牙本质过敏；氟化牙釉质；牙体预备后的抗过敏处理。
28 | 骨填充材料 | 该产品是由90%的无机松质骨和10%的猪胶原结合而成，呈块状，γ射线灭菌。无机松质骨由牛骨制成，取自牛股骨上端；胶原为猪I型胶原，取自猪的皮下结缔组织。 | 该产品适用于颌面外科和牙科手术的骨缺损修复，包括：牙槽脊的扩展/重建；填充拔牙窝；种植牙手术：制备种植床、骨缺损填充、上颌窦提升术；牙周治疗：骨缺损填充、引导组织再生术（GTR）和引导骨再生术（GBR）。
29 | 可吸收生物膜 | 由猪胶原加工纯化制成的双层可吸收胶原膜。与可吸收骨材料联合使用,引导骨/组织再生。 | 本品适用于口腔种植牙的同时进行引导骨再生术,拔牙后进行即刻种植时的种植体周围引导骨再生术、拔牙后进行延期种植时的种植体周围引导骨再生术、骨裂型骨缺损区的引导骨再生术、局部牙槽嵴增高术(延期种植手术中应用)、牙槽嵴扩增术(口腔修复治疗中应用)、牙根切除术,口腔囊肿切除术及残根拔除术后的骨缺损区域的填充、牙周骨缺损。
30 | 骨填充材料 | 该产品是从牛骨中提取的无机盐材料。灭菌包装。 | 适用于牙周骨缺损、颌面外科骨缺损的填充。
31 | 胶原瓣 | 胶原瓣结构分为两层。一层为致密结构，由胶原蛋白紧密结合组成，可以在开放愈合环境下保护伤口，并可以使组织附着，为伤口愈合创造条件。第二层结构是由厚且多孔的胶原蛋白海绵支架组成，有利于组织形成血液凝块，为伤口愈合创造条件。 | 胶原瓣适用于口腔软组织的扩增，用于修复治疗中的牙槽嵴重建、扩大局部牙龈以增加牙齿和种植体周围角质化组织、引导牙根覆盖萎缩缺陷的组织再生、用于拔牙窝的牙龈覆盖。
32 | 酸蚀剂 | 由磷酸溶液（37%磷酸）、二氧化硅（增稠剂）、亚甲基蓝（色素）、去离子水组成。 | 该产品在使用树脂修复体、树脂或全瓷粘固类嵌体、冠、桥、贴面、粘接桥、根管桩、夹板、托槽、窝沟封闭剂之前用于牙釉质酸蚀或全酸蚀。
33 | 氢氟酸凝胶 | 氢氟酸凝胶由氢氟酸、增稠剂、颜料和蒸馏水组成，中和粉由碳酸钠和碳酸钾组成。 | 氢氟酸凝胶用于树脂水门汀粘结玻璃陶瓷（白榴石陶瓷、二硅酸锂陶瓷、氟磷灰石陶瓷等）间接修复体前，使用本品酸蚀处理修复体粘接面（修复体与水门汀的接触表面）后，可以在其表面形成微孔，增加接触面积，同时彻底清洁修复体粘接面，以增强树脂水门汀与修复体的粘结强度。
34 | 硅烷预处理剂 | 由硅烷丙烯酸甲酯(2.0%)、磷酸丙烯酸甲酯(1.0%)、硫化丙烯酸甲酯(1.0%)和乙醇(96.0%)组成。 | 该产品在粘结剂和玻璃陶瓷、氧化陶瓷、金属、树脂、加强型纤维桩等修复体之间形成持久牢固的化学粘结。
35 | 双固化树脂粘接材料 | 该产品由基础剂(Base)及催化剂(Catalyst)两部分组成。 | 该产品用于玻璃陶瓷、锂二矽酸盐玻璃陶瓷和树脂修复体(嵌体、高嵌体、单冠、冠、桥及贴面)的粘接。
36 | 牙科粘接剂 | 本产品由甲基丙烯酸羟乙酯(HEMA)、甲基丙烯酸磷酸酯(MDP)、双酚A-甲基丙烯酸缩水甘油酯(Bis-GMA)、1,10-葵二醇二甲基丙烯酸酯(DDDMA)、乙醇、水、甲基丙烯酸酯改性聚丙烯酸(MCAP)、二氧化硅、4-二甲氨基苯甲酸乙酯(EDB)、樟脑醌(CQ)、甲基丙烯酸二甲氨乙酯(DMAEMA)、2,6-二叔丁基对甲酚(BHT)、对甲氧基苯酚(MEHQ)组成。 | 1. 光固化复合树脂和复合体的直接粘接。 2. 光固化、自固化、双固化复合树脂桩核的直接粘接。 3. 断裂复合树脂和复合体的修复。 4. 间接修复时，与光固化、双固化粘接树脂的粘接。 5. 间接修复时，临时/永久粘接前的牙齿预备面的封闭。
37 | 双固化树脂粘接材料水溶性丙三醇糊剂补充装 | 该产品由Bis-GMA、三甲基丙烯酸脲烷酯、二甲基丙烯酸三甘醇酯、钡玻璃填料、钡铝氟硅酸盐玻璃、混合氧化物、氟化镱、催化剂（樟脑醌、对二甲氨、苯甲酸乙酯、过氧化苯甲酰）、稳定剂（ 二丁基羟基甲苯）、着色剂（ 氧化铁红、氧化铁黄、氧化铁黑、二氧化钛）组成。具体成分见技术要求。 | 该产品用于粘接陶瓷和树脂修复体(嵌体、高嵌体、冠、非金属粘接桥、贴面、基台构筑材料)。
38 | 双固化树脂粘接材料 | 该产品由基础剂(Base)及催化剂(Catalyst)两部分组成。成分及含量详见产品技术要求。 | 该产品用于玻璃陶瓷、锂二矽酸盐玻璃陶瓷和树脂修复体(嵌体、高嵌体、单冠、冠、桥及贴面)的粘接。